## Resultados Marshall
Deformación (mm) | Carga media (kp) | Tiempo (s) | Diferencia carga (kp) | Media 5 diferencias (kp) | Lecturas por punto | Resultado UNE | Valor
0 | 1.6117 | 0.110553 |  |  | 10 | Carga máxima (kp) | 1752.228
0 | 1.143554 | 0.2184147 | -0.4681464 |  | 10 | Carga máxima sin corregir (kN) | 17.2
0 | 0.8371308 | 0.320177 | -0.3064231 |  | 10 | Estabilidad S corregida (kN)
0 | 1.686178 | 0.4410619 | 0.8490473 | 1.865175e-15 | 10 | Deformación F corregida (mm) | 1.8
0 | 1.313789 | 0.5448484 | -0.3723891 | -0.04043082 | 10 | Deformación tangencial Ft (mm) | 1.1
0 | 1.6117 | 0.6711793 | 0.2979113 | 0.1293786 | 10 | Deformación total FT (mm) | 4
0 | 0.9413998 | 0.7944896 | -0.6703005 | -0.1117167 | 10 | Cociente Marshall S/F (kN/mm)
0 | 1.484024 | 0.9086717 | 0.5426242 | 0.03723891 | 10 | Cero de la tangente A (mm) | 2.182361
0 | 1.127594 | 1.010404 | -0.3564296 | -0.2085379 | 10 | Factor de corrección c
0 | 1.499983 | 1.119842 | 0.3723891 | 0.03191907 | 10
0 | 0.5690106 | 1.231533 | -0.9309729 | 0.03404701 | 10 | Referencia | UNE-EN 12697-34:2022
0 | 1.100995 | 1.337619 | 0.5319845 | -0.07447783 | 10 | Apartados | 3.1–3.5; 7.1–7.4; anexo A, figura A.1
0 | 1.654259 | 1.44662 | 0.5532639 | -0.0446867 | 10 | Procesado | Media de 10 lecturas por punto; último bloque parcial incluido
0 | 0.7552052 | 1.552683 | -0.8990538 | 0.3277025 | 10
0 | 1.27655 | 1.660859 | 0.5213448 | 0.2014448 | 10 | Altura h (mm)
0 | 2.207523 | 1.801619 | 0.9309729 | -0.06809402 | 10 | Volumen v (mm³)
0 | 2.108219 | 1.909393 | -0.09930377 | 0.1415079 | 10 | Factor c, 7.1 fórmula (1)
0 | 1.313789 | 2.026556 | -0.7944302 | -0.03227373 | 10
0 | 1.462745 | 2.148778 | 0.1489557 | -0.1429974 | 10 | Carga máxima exacta (kN) | 17.18349
0 | 1.115181 | 2.250922 | -0.3475632 | -0.2979113 | 10 | F exacta (mm) | 1.813009
0 | 1.492536 | 2.375722 | 0.3773543 | 0.01191645 | 10 | Pendiente automática (kp/mm) | 1659.99
0 | 0.6186625 | 2.483307 | -0.8738732 | -0.1936424 | 10
0 | 1.373371 | 2.601819 | 0.7547087 | 0.01986075 | 10 | Tangente X (mm) | Tangente Y (kp)
0 | 0.4945328 | 2.727698 | -0.8788384 | -0.04766581 | 10 | 2.182361 | 0
0 | 1.214485 | 2.82474 | 0.7199524 | 0.2135031 | 10 | 3.237926 | 1752.228
0 | 1.254207 | 2.948436 | 0.03972151 | 0.08738732 | 10
0 | 1.686178 | 3.056506 | 0.4319714 | 0.08724546 | 10
0 | 1.810308 | 3.202161 | 0.1241297 | -0.05674501 | 10
0 | 0.9307601 | 3.30779 | -0.8795477 | -0.03064231 | 10
0 | 0.9307601 | 3.415636 | 0 | -0.2293917 | 10
0 | 1.100995 | 3.565784 | 0.170235 | -0.04823326 | 10
0 | 0.5392195 | 3.665174 | -0.5617756 | -0.06241951 | 10
0 | 1.569141 | 3.803426 | 1.029922 | 0.04681464 | 10
0 | 0.6186625 | 3.912155 | -0.950479 | 0.08228027 | 10
0 | 1.164833 | 4.054775 | 0.5461708 | 0.07547087 | 10
0 | 1.512396 | 4.176216 | 0.3475632 | 0.1872585 | 10
0 | 0.9165738 | 4.282435 | -0.5958226 | 0.1986075 | 10
0 | 2.505434 | 4.392552 | 1.58886 | 0.05958226 | 10
0 | 1.6117 | 4.501243 | -0.893734 | -0.1986075 | 10
0 | 1.462745 | 4.618802 | -0.1489557 | 0.03688426 | 10
0 | 0.5193587 | 4.735708 | -0.9433858 | -0.3234466 | 10
0 | 1.100995 | 4.842704 | 0.5816364 | -0.09930377 | 10
0 | 0.8882013 | 4.952601 | -0.2127938 | 0.2851437 | 10
0 | 1.115181 | 5.066269 | 0.2269801 | 0.2052278 | 10
0 | 2.888463 | 5.169907 | 1.773282 | 0.09469324 | 10
0 | 1.545498 | 5.307884 | -1.342965 | 0.1446998 | 10
0 | 1.574461 | 5.416173 | 0.0289636 | 0.1141993 | 10
0 | 1.6117 | 5.537844 | 0.03723891 | -0.3864335 | 10
0 | 1.686178 | 5.634834 | 0.07447783 | -0.105924 | 10
0 | 0.9562953 | 5.742844 | -0.7298827 | -0.1564034 | 10
0 | 1.015878 | 5.878013 | 0.05958226 | 0.0893734 | 10
0 | 0.7924441 | 5.990795 | -0.2234335 | -0.02979113 | 10
0 | 2.058567 | 6.11799 | 1.266123 | -2.264855e-15 | 10
0 | 1.537222 | 6.224019 | -0.5213448 | 0.04965189 | 10
0 | 0.9562953 | 6.333788 | -0.5809271 | 0 | 10
0 | 1.264137 | 6.49056 | 0.3078417 | 0.02979113 | 10
0 | 0.7924441 | 6.599322 | -0.4716929 | 0.03475632 | 10
0 | 2.207523 | 6.723861 | 1.415079 | 0.08341517 | 10
0 | 1.711004 | 6.833722 | -0.4965189 | 0.02979113 | 10
0 | 1.373371 | 6.941569 | -0.3376328 | 0.0446867 | 10
0 | 1.413093 | 7.082159 | 0.03972151 | -0.171299 | 10
0 | 1.015878 | 7.191491 | -0.3972151 | -0.1489557 | 10
0 | 1.351028 | 7.29787 | 0.3351502 | -0.03574936 | 10
0 | 0.9662257 | 7.421035 | -0.3848021 | 3.912569 | 10
0.02766264 | 1.194624 | 7.528337 | 0.2283987 | -0.2031755 | 10
0.0897715 | 20.97594 | 7.652515 | 19.78131 | 0.2308813 | 10
0.1773692 | 0 | 7.760538 | -20.97594 | 0.3525284 | 10
0.2694436 | 2.505434 | 7.8698 | 2.505434 | 0.1429974 | 10
0.3964441 | 2.728868 | 7.985943 | 0.2234335 | -3.89668 | 10
0.512878 | 1.909612 | 8.118938 | -0.8192561 | 1.26374 | 10
0.6322561 | 1.492536 | 8.211705 | -0.4170758 | -0.1668303 | 10
0.749053 | 6.318699 | 8.350034 | 4.826163 | -0.2035727 | 10
0.8596391 | 1.671282 | 8.457646 | -4.647417 | -0.07944302 | 10
0.9720803 | 1.711004 | 8.572979 | 0.03972151 | -0.09533162 | 10
1.104001 | 1.512396 | 8.690376 | -0.1986075 | -0.9175669 | 10
1.205835 | 1.015878 | 8.799666 | -0.4965189 | -0.1211506 | 10
1.311542 | 1.730865 | 8.933184 | 0.7149872 | -0.01986075 | 10
1.43459 | 1.065529 | 9.037117 | -0.6653353 | 0.3892708 | 10
1.521663 | 1.6117 | 9.14395 | 0.5461708 | 0.1191645 | 10
1.658827 | 3.45875 | 9.283718 | 1.84705 | 0.3098278 | 10
1.772276 | 1.6117 | 9.391961 | -1.84705 | 2.790436 | 10
1.88262 | 3.280004 | 9.521769 | 1.668303 | 3.509395 | 10
1.977115 | 15.01771 | 9.645324 | 11.73771 | 6.446801 | 10
2.051565 | 19.15868 | 9.748131 | 4.140967 | 15.15773 | 10
2.15114 | 35.69276 | 9.886336 | 16.53408 | 33.31244 | 10
2.248256 | 77.40034 | 9.993534 | 41.70758 | 56.88319 | 10
2.322908 | 169.8422 | 10.14502 | 92.44188 | 76.42021 | 10
2.397519 | 299.4336 | 10.24074 | 129.5914 | 100.9502 | 10
2.444786 | 401.2597 | 10.34771 | 101.8261 | 118.1814 | 10
2.505968 | 540.4439 | 10.48698 | 139.1842 | 124.8844 | 10
2.590863 | 668.3074 | 10.59523 | 127.8635 | 131.3848 | 10
2.660836 | 794.2643 | 10.73398 | 125.9569 | 136.1455 | 10
2.758436 | 956.3579 | 10.85686 | 162.0935 | 134.0958 | 10
2.8322 | 1081.987 | 10.96489 | 125.6292 | 130.0621 | 10
2.931494 | 1210.923 | 11.11589 | 128.936 | 120.4396 | 10
3.019656 | 1318.618 | 11.23046 | 107.6949 | 105.9909 | 10
3.111005 | 1396.462 | 11.35824 | 77.84423 | 93.85398 | 10
3.237199 | 1486.312 | 11.50685 | 89.85005 | 80.40626 | 10
3.326409 | 1551.257 | 11.60665 | 64.94467 | 68.16807 | 10
3.430381 | 1612.954 | 11.7459 | 61.69743 | 58.96261 | 10
3.535281 | 1659.458 | 11.85423 | 46.50396 | 47.52281 | 10
3.623887 | 1691.275 | 11.96469 | 31.81693 | 37.44745 | 10
3.749556 | 1723.926 | 12.11914 | 32.65108 | 27.85471 | 10
3.861352 | 1738.494 | 12.24161 | 14.56786 | 15.79526 | 10
3.99537 | 1752.228 | 12.41539 | 13.73371 | 5.463694 | 10
4.119709 | 1738.435 | 12.5109 | -13.79329 | -12.59569 | 10
4.238321 | 1718.594 | 12.67486 | -19.84089 | -27.16355 | 10
4.383712 | 1660.948 | 12.79451 | -57.64584 | -45.7413 | 10
4.497323 | 1602.676 | 12.89646 | -58.27145 | -58.40253 | 10
4.630131 | 1523.521 | 13.0403 | -79.15504 | -70.08066 | 10
4.748702 | 1446.422 | 13.16059 | -77.09945 | -76.13422 | 10
4.869169 | 1368.191 | 13.32834 | -78.23151 | -78.29109 | 10
5.017142 | 1280.277 | 13.43619 | -87.91363 | -79.00608 | 10
5.141037 | 1211.221 | 13.56995 | -69.05584 | -76.67642 | 10
5.285904 | 1128.491 | 13.6885 | -82.72997 | -75.44306 | 10
5.399595 | 1063.04 | 13.8111 | -65.45112 | -69.64571 | 10
5.530951 | 990.9752 | 13.98548 | -72.06475 | -67.036 | 10
5.670374 | 932.0483 | 14.09167 | -58.92686 | -62.81162 | 10
5.78713 | 876.041 | 14.26321 | -56.00733 | -57.3658 | 10
5.94091 | 814.4329 | 14.38402 | -61.60806 | -53.24867 | 10
6.044882 | 776.2109 | 14.48166 | -38.22202 | -49.99548 | 10
6.181199 | 724.7318 | 14.6542 | -51.47908 | -45.60426 | 10
6.309853 | 682.0709 | 14.76201 | -42.6609 | -42.59536 | 10
6.418745 | 648.0197 | 14.88063 | -34.05126 | -42.69665 | 10
6.567564 | 601.4561 | 15.01026 | -46.56354 | -41.42159 | 10
6.691338 | 562.7277 | 15.11988 | -38.72847 | -40.81385 | 10
6.817452 | 517.6239 | 15.29303 | -45.10377 | -40.42657 | 10
6.941024 | 478.0017 | 15.40074 | -39.62221 | -38.79401 | 10
7.059636 | 445.8868 | 15.53842 | -32.11484 | -36.45839 | 10
7.210472 | 407.4861 | 15.69077 | -38.40077 | -32.69279 | 10
7.323962 | 380.4357 | 15.78615 | -27.05035 | -30.45249 | 10
7.450599 | 354.16 | 15.93442 | -26.27578 | -27.31847 | 10
7.58369 | 325.7392 | 16.06551 | -28.42074 | -23.9759 | 10
7.689597 | 309.2945 | 16.19817 | -16.4447 | -22.00969 | 10
7.823252 | 287.6066 | 16.33104 | -21.68794 | -20.49034 | 10
7.932709 | 270.3873 | 16.44096 | -17.21927 | -18.10705 | 10
8.056927 | 251.7083 | 16.59984 | -18.67904 | -17.49931 | 10
8.182637 | 235.204 | 16.72112 | -16.50429 | -17.18352 | 10
8.279067 | 221.798 | 16.81563 | -13.40601 | -16.68899 | 10
8.417965 | 201.6889 | 16.97401 | -20.10901 | -15.7178 | 10
8.535689 | 186.9423 | 17.09404 | -14.74661 | -15.95017 | 10
8.647203 | 173.1192 | 17.22014 | -13.82309 | -16.01571 | 10
8.773034 | 155.4531 | 17.35834 | -17.66614 | -13.54603 | 10
8.87749 | 141.7194 | 17.46752 | -13.73371 |  | 10
8.957062 | 133.9588 | 17.49929 | -7.76059 |  | 4

## Gráfico Marshall
Resultados Marshall
Ensayo: ensayo_20261015_163054
UNE-EN 12697-34:2022 · 3.1–3.5; 7.1–7.4; anexo A, figura A.1
Carga máxima (kp)
Carga máxima sin corregir (kN)
Estabilidad S corregida (kN)
Deformación F corregida (mm)
Deformación tangencial Ft (mm)
Deformación total FT (mm)
Cociente Marshall S/F (kN/mm)
Cero de la tangente A (mm)
Factor de corrección c
Datos de probeta · rellenar una opción
Altura h (mm)
Volumen v (mm³)
Si rellena h y v, se usa h.
Introduzca una dimensión para calcular S y S/F.
Resultados individuales (§7.3 y §8).
Revisar el grupo y las condiciones del ensayo.

## Referencia UNE
Referencia normativa | UNE-EN 12697-34:2022
Título | Mezclas bituminosas. Métodos de ensayo. Parte 34: Ensayo Marshall.
Edición | Marzo de 2022; versión española de EN 12697-34:2020
Fuente | https://tienda.aenor.com/p/norma-une-en-12697-34-2022-n0068669
Fuente de cálculo | PDF aportado por el usuario, apartados 3, 7 y anexo A.
S corregida (kN) | S = carga máxima (kN) × c
c por altura h (mm) | c = 5,2 × exp(−0,0259 × h)
c por volumen v (mm³) | c = 5,2 × exp(−3,2 × 10^−6 × v)
F (mm) | F = deformación al máximo − corte A de la tangente
Ft (mm) | Ft = carga máxima / pendiente de la tangente
FT (mm) | FT = deformación total al máximo
Cociente Marshall (kN/mm) | S / F; se calcula antes del redondeo de presentación
Redondeo | S: 0,1 kN; F, Ft, FT: 0,1 mm; S/F: 0,1 kN/mm (§7.1–7.4).
Tangente automática | Estimación numérica local en la rama ascendente. Revisar sobre la curva; la norma no prescribe este algoritmo.
Alcance | Datos de una probeta. No certifica por sí solo calibración, velocidad, temperatura o validez de un grupo de cuatro probetas.
Procesado | Media de 10 lecturas por punto; último bloque parcial incluido
Número de puntos dibujados y exportados | 145
Complementario histórico, fuera de UNE | Los valores d50/d95 del VBA antiguo se conservan solo como información auxiliar.
d50 (mm) | 2.18
d95 (mm) | 3.54
d95 − d50 (mm) | 1.36

## Configuración
Campo | Valor
reference | ensayo_20261015_163054
operator
sample_id
notes
demo | False
source | Adquisición
Fecha adquisición | 2026-10-15T14:32:36+00:00
ID ensayo | 6dba5474-c2fc-4289-8981-f90f124e5c55
device_description | USB-4716,BID#0
logo_path | assets/uc_logo_2024.png
input_mode | Differential
input_range | V_Neg5To5
force_channel | 0
deformation_channel | 2
force_factor_kp_per_v | -1952.391617269545
force_offset_kp | -305.3591015169195
deformation_factor_mm_per_v | 2.643095
deformation_offset_mm | 0.0
sample_hz | 100.0
display_average_samples | 10
tare_samples | 100
saturation_voltage | 4.95
output_directory | ensayos
display_unit | kp
specimen_area_mm2 | 0.0
pinout | {"legacy_force_high": 1, "legacy_force_low": 20, "legacy_deformation_high": 2, "legacy_deformation_low": 21, "usb_force_plus": 0, "usb_force_minus": 1, "usb_deformation_plus": 2, "usb_deformation_minus": 3}
calibration_history | [{"date": "2026-10-09T10:17:03.688304", "method": "ring_zero_and_1mm", "demo": false, "force_at_1mm_kp": 1787.17, "deformation_reference_mm": 1.0, "zero": {"t": 30375.5162564, "vf": -0.156402587890625, "vd": -2.25128173828125, "sigma_f": 0.0009450560760200701, "sigma_d": 0.004310150880151899, "demo": false, "captured_at": "2026-10-09T10:10:30.956124"}, "one_mm": {"t": 30764.1641839, "vf": -1.07177734375, "vd": -1.471710205078125, "sigma_f": 0.0013195682322619052, "sigma_d": 0.004857017776580997, "demo": false, "captured_at": "2026-10-09T10:16:59.602752"}, "force_fit": {"factor": -1952.391617269545, "offset": -305.3591015169195, "r2": 1.0, "max_error": 0.0, "residuals": [0.0, 0.0]}, "deformation_fit": {"factor": 1.28275592092386, "offset": 2.887844979448033, "r2": 1.0, "max_error": 2.220446049250313e-16, "residuals": [0.0, -2.220446049250313e-16]}}, {"date": "2026-10-15T10:15:09.068578+02:00", "method": "restore_previous_deformation", "sensor": "Deformación (mm)", "source": "git HEAD:config.json", "previous_calibration": {"deformation_factor_mm_per_v": 1.28275592092386, "deformation_offset_mm": 2.887844979448033}, "restored_calibration": {"deformation_factor_mm_per_v": 2.643095, "deformation_offset_mm": 0.0}}]
stable_zero | {"enabled": false, "noise_sigma_multiplier": 5, "confirmation_seconds": 0.3}
display_processing | Kalman
deformation_processing | filtered_running_max_deadband_0.02mm_fixed_tare
legacy_processing | {"block_samples": 10, "tare_samples": 100, "export_held_samples": 10, "truncation": "floor"}
tare_statistics | {"stability": {"method": "trimmed_mean_10_percent_each_tail", "samples": 100, "duration_s": 1.0140266000526026, "channels": [{"mean_v": -0.15477752685546875, "std_v": 0.0009853313726686669, "drift_v": 0.0005376906622023836}, {"mean_v": 0.17832565307617188, "std_v": 0.004833273333739006, "drift_v": 0.001344226655505959}]}, "method": "legacy_mean_100", "samples": 100, "duration_s": 1.0140266000526026, "channels": [{"mean_v": -0.15481414794921874}, {"mean_v": 0.17857513427734376}]}
zero_force_v | 0.0015884399414062556
zero_deform_v | 0.17857513427734376
rupture_estimate | {"index": 1079, "t": 12.794509699917398, "confirmed_at": 13.956384499906562, "force_kp": 1714.3277035005835, "drop_kp": 171.30198728121354, "method": "mean_1s_drop_10pct_6sigma_0.5s"}